## dati
carico |  | sa (Mpa) |  | sa (Mpa) |  | sa (Mpa) |  | sa (Mpa) |  | sa (Mpa) |  | sa (Mpa) |  | sa (Mpa) |  | sa (Mpa) |  | sa (Mpa)
|  | 0.025 |  | 0.04905 |  | 0.0981 |  | 0.1962 |  | 0.3924 |  | 0.7848 |  | 1.5696 |  | 3.1392 |  | 6.2784
| t(min) | d (mm) | t(min) | d (mm) | t(min) | d (mm) | t(min) | d (mm) | t(min) | d (mm) | t(min) | d (mm) | t(min) | d (mm) | t(min) | d (mm) | t(min) | d (mm)
| 0 | 0 | 0 | 0.034 | 0 | 0.055 | 0 | 0.142 | 0 | 0.338 | 0 | 0.761 | 0 | 1.43 | 0 | 2.211 | 0 | 3.074
| 0.1 | 0.033 | 0.1 | 0.049 | 0.1 | 0.089 | 0.1 | 0.167 | 0.1 | 0.385 | 0.1 | 0.803 | 0.1 | 1.491 | 0.1 | 2.284 | 0.1 | 3.176
| 0.25 | 0.037 | 0.25 | 0.051 | 0.25 | 0.095 | 0.25 | 0.173 | 0.25 | 0.394 | 0.25 | 0.819 | 0.25 | 1.508 | 0.25 | 2.302 | 0.25 | 3.191
| 0.5 | 0.039 | 0.5 | 0.053 | 0.5 | 0.1 | 0.5 | 0.181 | 0.5 | 0.404 | 0.5 | 0.835 | 0.5 | 1.522 | 0.5 | 2.32 | 0.5 | 3.212
| 1 | 0.034 | 1 | 0.055 | 1 | 0.104 | 1 | 0.189 | 1 | 0.42 | 1 | 0.853 | 1 | 1.543 | 1 | 2.345 | 1 | 3.238
|  |  | 2 | 0.056 | 2 | 0.109 | 2 | 0.199 | 2 | 0.44 | 2 | 0.883 | 2 | 1.577 | 2 | 2.38 | 2 | 3.276
|  |  | 4 | 0.055 | 4 | 0.113 | 4 | 0.214 | 4 | 0.466 | 4 | 0.926 | 4 | 1.62 | 4 | 2.43 | 4 | 3.35
[5 empty] | 8 | 0.118 | 8 | 0.231 | 8 | 0.503 | 8 | 0.982 | 8 | 1.69 | 8 | 2.501 | 8 | 3.419
[5 empty] | 15 | 0.121 | 15 | 0.25 | 15 | 0.548 | 15 | 1.053 | 15 | 1.77 | 15 | 2.596 | 15 | 3.525
[5 empty] | 30 | 0.124 | 30 | 0.271 | 30 | 0.603 | 30 | 1.15 | 30 | 1.881 | 30 | 2.71 | 30 | 3.67
[5 empty] | 60 | 0.127 | 60 | 0.292 | 60 | 0.66 | 60 | 1.249 | 60 | 2 | 60 | 2.857 | 60 | 3.82
[5 empty] | 120 | 0.129 | 120 | 0.306 | 120 | 0.702 | 120 | 1.318 | 120 | 2.092 | 120 | 2.959 | 120 | 3.913
[5 empty] | 180 | 0.13 | 180 | 0.312 | 180 | 0.718 | 180 | 1.34 | 180 | 2.121 | 180 | 2.99 | 180 | 3.945
[5 empty] | 240 | 0.131 | 240 | 0.315 | 240 | 0.724 | 240 | 1.352 | 240 | 2.14 | 240 | 3.003 | 240 | 3.96
[5 empty] | 373 | 0.133 | 352 | 0.321 | 340 | 0.732 | 384 | 1.372 | 341 | 2.16 | 347 | 3.021 | 341 | 3.982
[5 empty] | 1356 | 0.142 | 596 | 0.325 | 530 | 0.742 | 622 | 1.386 | 491 | 2.172 | 482 | 3.038 | 486 | 3.992
[7 empty] | 1427 | 0.338 | 1436 | 0.761 | 1614 | 1.412 | 1449 | 2.211 | 1436 | 3.074 | 1431 | 4.03
[11 empty] | 4333 | 1.43
scarico |  | sa (Mpa) |  | sa (Mpa) |  | sa (Mpa) |  | sa (Mpa) |  | sa (Mpa) |  | sa (Mpa)
|  | 3.1392 |  | 1.5696 |  | 0.7848 |  | 0.3924 |  | 0.1962 |  | 0.0981
| t(min) | d (mm) | t(min) | d (mm) | t(min) | d (mm) | t(min) | d (mm) | t(min) | d (mm) | t(min) | d (mm)
| 0 | 4.03 | 0 | 3.85 | 0 | 3.587 | 0 | 3.298 | 0 | 2.972 | 0 | 2.659
| 0.1 | 3.97 | 0.1 | 3.817 | 0.1 | 3.562 | 0.1 | 3.279 | 0.1 | 2.96 | 0.1 | 2.649
| 0.25 | 3.966 | 0.25 | 3.812 | 0.25 | 3.558 | 0.25 | 3.276 | 0.25 | 2.958 | 0.25 | 2.647
| 0.5 | 3.96 | 0.5 | 3.807 | 0.5 | 3.553 | 0.5 | 3.272 | 0.5 | 2.956 | 0.5 | 2.646
| 1 | 3.954 | 1 | 3.799 | 1 | 3.548 | 1 | 3.268 | 1 | 2.952 | 1 | 2.644
| 2 | 3.947 | 2 | 3.787 | 2 | 3.541 | 2 | 3.259 | 2 | 2.947 | 2 | 2.64
| 4 | 3.932 | 4 | 3.77 | 4 | 3.529 | 4 | 3.249 | 4 | 2.94 | 4 | 2.634
| 8 | 3.912 | 8 | 3.747 | 8 | 3.509 | 8 | 3.232 | 8 | 2.927 | 8 | 2.624
| 15 | 3.894 | 15 | 3.718 | 15 | 3.483 | 15 | 3.211 | 15 | 2.909 | 15 | 2.611
| 30 | 3.876 | 30 | 3.68 | 30 | 3.448 | 30 | 3.175 | 30 | 2.882 | 30 | 2.594
| 60 | 3.862 | 60 | 3.64 | 60 | 3.4 | 60 | 3.13 | 60 | 2.846 | 60 | 2.564
| 120 | 3.856 | 120 | 3.617 | 120 | 3.354 | 120 | 3.077 | 120 | 2.791 | 120 | 2.52
| 180 | 3.852 | 180 | 3.609 | 180 | 3.339 | 180 | 3.043 | 180 | 2.758 | 180 | 2.494
| 240 | 3.851 | 240 | 3.601 | 240 | 3.329 | 240 | 3.028 | 240 | 2.73 | 240 | 2.47
| 495 | 3.85 | 357 | 3.597 | 354 | 3.318 | 356 | 3.009 | 348 | 2.713 | 352 | 2.442
| 1443 | 3.85 | 546 | 3.594 | 514 | 3.311 | 491 | 2.998 | 488 | 2.696 | 497 | 2.42
|  |  | 1602 | 3.59 | 1443 | 3.298 | 1443 | 2.972 | 1431 | 2.659 | 1607 | 2.375

## risultati
UNIVERSITA' DEGLI STUDI DI ROMA "LA SAPIENZA"
Dipartimento di Ingegneria Strutturale e Geotecnica
Laboratorio Geotecnico
PROVA DI COMPRESSIONE EDOMETRICA
Data di elaborazione: |  | 2007-01-15
COMMITTENTE: |  | ---
SONDAGGIO: |  | 21
CAMPIONE: |  | 5
PROFONDITA': |  | 39.00-39.50 | (m)
CONDIZIONI INIZIALI
| Diametro del provino: |  | 35.7 | [mm]
| Altezza del provino h0: |  | 18 | [mm]
| Peso unità di volume: |  | 18.74049 | [kN/m3]
| Peso spec. dei grani: |  | 26.47719 | [kN/m3]
| Contenuto in acqua: |  | 31.09 | [%]
| Indice dei vuoti: |  | 0.8520828
| Grado di saturazione: |  | 0.9847859
| quota di rif. : |  | 39.25 | [m]
| quota falda: |  | 2 | [m] | sotto il piano campagna
| tensione litostatica: |  | s'v0 = | 0.3630644 | [Mpa]
| press. eff. | d100 | ef | Eed | Eed | hagg. | Cv | K
| assiale |  |  | "secante" | "puntuale"
| [Mpa] | [mm] |  | [Mpa] | [Mpa] | [mm] | [m2/s] | [m/s]
| 0.0981 | 0.13 | 0.8387067
| 0.1962 | 0.31 | 0.8201858
| 0.3924 | 0.713 | 0.7787198 | 8.763275 | 4.950268 | 17.4505 | 1.020245e-06 | 2.06099e-06 |  | 0.2943
| 0.7848 | 1.364 | 0.7117361 | 10.84977 | 9.527699 | 16.9045 | 7.407255e-07 | 7.774443e-07 |  | 0.5886
| 1.5696 | 2.12 | 0.6339486 | 18.68571 | 18.18945 | 16.1795 | 6.785515e-07 | 3.730467e-07 |  | 1.1772
| 3.1392 | 2.99 | 0.5444313 | 32.47448 | 34.38585 | 15.3575 | 5.807875e-07 | 1.689031e-07 |  | 2.3544
| 6.2784 | 3.94 | 0.4466825 | 59.47958 | 64.41906 | 14.448 | 5.808292e-07 | 9.016418e-08 |  | 4.7088
| 3.1392 | 3.85 | 0.4559429
| 1.5696 | 3.59 | 0.4826952
| 0.7848 | 3.298 | 0.5127401
| 0.3924 | 2.972 | 0.5462834
| 0.1962 | 2.659 | 0.578489
| 0.0981 | 2.375 | 0.6077108
| indice di compressibilità: |  | Cc = | 0.3247145 |  |  |  |  | retta primo carico |  | 6.2784 | 0.4466825 | retta scarico | 6.2784 | 0.4466825
| indice di rigonfiamento: |  | Cs = | 0.08915408 | [6 empty] | 0.1 | 1.03047 |  | 0.0981 | 0.6077108
| tensione verticale max: |  | s'v,max = | 0.523 | [Mpa]
| grado di consolidazione: |  | OCR = | 1.440516